## Sheet1
| Соотношение матрица-наполнитель | Плотность, кг/м3 | модуль упругости, ГПа | Количество отвердителя, м.% | Содержание эпоксидных групп,%_2 | Температура вспышки, С_2 | Поверхностная плотность, г/м2 | Модуль упругости при растяжении, ГПа | Прочность при растяжении, МПа | Потребление смолы, г/м2 | Шаг нашивки | Плотность нашивки
0 | 1.857143 | 2030 | 738.7368 | 30 | 22.26786 | 100 | 210 | 70 | 3000 | 220 | 4 | 57
3 | 1.857143 | 2030 | 738.7368 | 129 | 21.25 | 300 | 210 | 70 | 3000 | 220 | 5 | 47
8 | 3.557018 | 1930 | 889 | 129 | 21.25 | 300 | 380 | 75 | 1800 | 120 | 7 | 57
9 | 3.532338 | 2100 | 1421 | 129 | 21.25 | 300 | 1010 | 78 | 2000 | 300 | 7 | 60
10 | 2.919678 | 2160 | 933 | 129 | 21.25 | 300 | 1010 | 78 | 2000 | 300 | 7 | 70
11 | 2.877358 | 1990 | 1628 | 129 | 21.25 | 300 | 1010 | 78 | 2000 | 300 | 9 | 47
12 | 1.598174 | 1950 | 827 | 129 | 21.25 | 300 | 470 | 73.33333 | 2455.556 | 220 | 9 | 57
13 | 2.919678 | 1980 | 568 | 129 | 21.25 | 300 | 470 | 73.33333 | 2455.556 | 220 | 9 | 60
14 | 4.029126 | 1910 | 800 | 129 | 21.25 | 300 | 470 | 73.33333 | 2455.556 | 220 | 9 | 70
15 | 2.934783 | 2030 | 302 | 129 | 21.25 | 300 | 210 | 70 | 3000 | 220 | 10 | 47
16 | 3.557018 | 1880 | 313 | 129 | 21.25 | 300 | 210 | 70 | 3000 | 220 | 10 | 57
17 | 4.193548 | 1950 | 506 | 129 | 21.25 | 300 | 380 | 75 | 1800 | 120 | 10 | 60
18 | 4.897959 | 1890 | 540 | 129 | 21.25 | 300 | 380 | 75 | 1800 | 120 | 10 | 70